## 采购物资一览表
采购物资一览表
产品名称 | 包件划分 | 规格型号 | 单位 | 预估数量 | 质量要求
天然碎石 | DC01 | 10~20 | 吨 | 80000 | 1、质量标准及技术要求：符合GB/T 14685-2022要求 1.1、采用连续级配5~20mm碎石。 1.2、骨料种类：采用反击式破碎机加工的清洁、级配良好、粒形方正、针片状小的坚硬岩石，岩石强度应大于80mpa以上，其他指标均符合《公路桥涵施工技术规范》JTG/T 3650-2020中粗集料Ⅱ类技术要求。 1.3、骨料质量：a、表观密度≥2.60g/cm3， b、骨料吸水率≤2.0% ，c、压碎值指标 ：C50~C55砼 <16%，d、含泥量<0.5%，e、泥块含量<0.2%，f、空隙率≤45%，g、针片状；C50~C55砼 <8%，h、经碱集料反应试验后，由砂配制的试件无裂缝、酥裂、胶体外溢现象，在规定试验龄期的膨胀率应小于0.10%， 2、碎石需采用水洗。
| DC02 | 5~25 | 吨 | 350000 | 1、质量标准及技术要求：符合GB/T 14685-2022要求 1.1、采用连续级配5~25，5~15mm碎石, 1.2、骨料种类：采用反击式破碎机加工的清洁、级配良好、粒形方正、针片状小的坚硬岩石，C15~40砼岩石强度应大于60mpa以上,C50岩石强度应大于80mpa以上,均符合《公路桥涵施工技术规范》JTG/T 3650-2020中粗集料Ⅱ类技术要求。 1.3、骨料质量：a、表观密度≥2.60g/cm3，b、骨料吸水率≤2.0%， c、压碎值指标 ：C15~50砼 <20%，d、含泥量<1.0%，e、泥块含量<0.2%，f、空隙率≤45%，g、针片状；C15~50砼小于 <10%，h、经碱集料反应试验后，由砂配制的试件无裂缝、酥裂、胶体外溢现象，在规定试验龄期的膨胀率应小于0.10%
|  | 5~15 | 吨 | 100000