## 采购物资一览表
采购物资一览表
产品名称 | 包件划分 | 规格型号 | 单位 | 预估数量 | 质量要求
天然砂 | SS01 | 中砂 | 吨 | 200000 | 1、中砂质量标准及技术要求：符合GB/T 14684-2022要求。 2、中砂要求颗粒坚硬、级配良好、洁净的且粒径小于5mm的天然砂，级配符合Ⅱ区要求细度模数2.3~3.0； 3、含泥量不大于3%,其中泥块不大于1%； 4、轻物质含量小于1%、有机质含量合格。 5、天然砂其余指标均须符合《公路桥涵施工技术规范》（JTG/T 3650-2020）及国家标准（GB/T 14684-2022）要求，严禁使用海砂、淡化砂或山砂及风化严重的多孔砂。
|  | 特细砂 | 吨 | 60000 | 1、特细砂质量标准及技术要求：符合GB/T 14684-2022要求。 2、特细砂要求颗粒坚硬、洁净的天然砂，细度模数0.7~1.5，云母含量小于2.0%，含泥量小于5.0%，泥块含量小于2.0%。
机制砂 | SS02 | Ⅱ类 | 吨 | 250000 | 1、机制砂质量标准及技术要求：机制砂质量须符合JTG/T 3650-2020的Ⅱ类技术要求。 2、机制砂中砂级配必须符合I区、Ⅱ区要求，细度模数2.3~3.0；机制砂粗砂级配必须符合I区、Ⅱ区要求，细度模数3.1-3.7. 3、亚甲蓝值≤1.4或合格，石粉含量≤10%，泥块含量不大于1.0%； 4、轻物质含量小于1%、有机物含量合格，氯离子含量小于0.02%； 5、单级最大压碎值≤25%； 6、机制砂其余指标均须符合《公路桥涵施工技术规范》（JTG/T 3650-2020）及国家标准（GB/T 14684-2022）要求。