## 采购物资一览表
采购物资一览表
产品名称 | 规格型号 | 单位 | 数量（吨) | 质量要求 | 使用项目名称 | 用途/部位
减水剂 | 聚羧酸高性能缓凝型减水剂 | 吨 | 1500 | 1、质量标准及技术要求：符合GB 8076-2008、GB/T 8077-2012执行标准。1.1水剂均匀性要好无沉淀；1.2含固量必须≥16%；1.3减水剂掺量1.3%时砼减水率必须≥27%，初始目标坍落度210mm，粘聚性好，无露石、泌水、扒底现象。2h损失小（损失不大于2cm），无返大、泌水现象。1.4其余指标应符合《公路工程外加剂》（JT/T523-2004）和《公路桥涵施工技术规范》（JTG/T 3650-2020）相关要求。 | 工程集团及下属子公司翔鹿、翔辉水泥制品有限公司 | 预拌混凝土
减水剂 | 聚羧减水剂 | 吨 | 3000 | 1、质量标准及技术要求：符合GB 8076-2008、GB/T 8077-2012执行标准。1.1水剂均匀性要好无沉淀。1.2含固量必须≥12%。1.3减水剂掺量为1.8%时机制砂混凝土减水率必须≥27%，初始目标坍落210mm，粘聚性好，无露石、泌水、扒底现象。2h损失小（损失不大于2cm），无返大、泌水现象。 1.4其余指标应符合符合GB 8076-2008、GB/T 8077-2012标准相关要求。
膨胀剂 | 1型 | 吨 | 500 | 1、质量标准及技术要求：符合GB/T 23439-2017执行标准1型。 2、质量指标：水中7d限制膨胀率≥0.050%，抗压强度≥22.5MPa；21d空气中限制膨胀率≥-0.010%，28d抗压强度≥42.5MPa，细度1.18mm，筛余≤0.5%。
早强剂 | / | 吨 | 100 | 1、质量标准及技术要求：符合GB 8076-2008执行标准。 2、质量指标：泌水率比≤100%，1d抗压强度比≥135%，3d抗压强度比≥130%