## 采购物资一览表
产品名称 | 规格 | 类别 | 数量 | 单位 | 质量要求
天然砂 | 中砂 | Ⅱ类 | 210000 | 吨 | 1、天然砂质量标准及技术要求符合GB/T 14684-2022要求。2、要求颗粒坚硬、级配良好、洁净的且粒径小于4.75mm的天然砂，级配符合Ⅱ区要求细度模数2.3~3.0；3、含泥量不大于3%,其中泥块不大于1%；4、轻物质含量小于1%、有机质含量合格，氯离子含量小于0.02%。5、目测颜色、颗粒形状，实际供货材料与投标样品有明显区别时则检测胶砂流动度比，符合《水泥胶砂流动度测定方法》GB/T2419的水泥胶砂流动度标准，实际供货材料与投标样品的流动度比值，小于80%则认为不符合要求。
| 特细砂 | / | 20000 | 吨 | 特细砂质量标准及技术要求符合GB/T 14684-2022要求。为洁净的天然砂，细度模数0.7~1.5，含泥量小于5.0%，泥块含量小于2.0%，轻物质含量小于1%、有机质含量合格，氯离子含量小于0.02%，云母含量小于2.0%。
注： 此数量为暂估数量，实际供货按发货通知发货，结算以工地实际签收数量为准。