## 采购物资一览表
采购物资一览表
产品名称 | 规格 | 类别 | 单位 | 预估数量 | 质量要求
碎石 | 5-20mm | Ⅱ类 | 吨 | 80000 | 1、采用连续级配5~20mm碎石，质量标准及技术要求符合GB/T 14685-2022要求。2、采用反击式破碎机加工的水洗、清洁、级配良好、粒形方正、针片状小的坚硬岩石，岩石强度应大于80mpa以上，其他指标均符合《公路桥涵施工技术规范》JTG/T 3650-2020中粗集料Ⅱ类技术要求。3、表观密度≥2.60g/cm3 ，骨料吸水率≤2.0% ，压碎值指标 ：C50~C55砼<8%，含泥量<0.8%，泥块含量<0.2%，空隙率≤45%，针片状；C50~C55砼<6%，经碱集料反应试验后，由砂配制的试件无裂缝、酥裂、胶体外溢现象，在规定试验龄期的膨胀率应小于0.10%。
注： 此数量为暂估数量，实际供货按发货通知发货，结算以工地实际签收数量为准。